## 涂装审核报告
涂装审核报告
车型： |  |  |  | EC001 |  |  |  | 生产阶段： |  |  |  |  | PTO1
车身号： |  |  |  | 898888 |  |  |  | 颜色： |  |  |  |  | WHITE
生产日期： |  |  |  | 2019/1/3 |  |  |  | 评审日期: |  |  |  |  | 2019/1/3
生产班次： |  |  |  | A |  |  |  | 评审员 : |  |  |  |  | Hao.Sun
责任部门 |  | 目标 |  | 数量/分数 |  | S-140 |  | A-80 |  | B1-60 |  | B-40 |  | C-20 |  | D-10
涂装 |  |  |  | 2/280 |  | 2/280
焊装
供应商质量
其他
合计
缺陷分类 |  |  |  | 数量/分数 |  | S-140 |  | A-80 |  | B1-60 |  | B-40 |  | C-20 |  | D-10
外观类
密封类
其他
合计
测量报告
光泽 | [5 empty] | 橘皮 | [5 empty] | 色差
膜厚 | [5 empty] | 硬度 | [5 empty] | 附着力
| VP | PTO1 | PTO2 |  | MPTO1 | MPTO2
S-140
A-80 | 60
B1-60 | 320 | 200 | 200 |  | 160 | 80
B-40 | 200 | 180 | 200 |  | 280 | 240
C-20 | 40 | 40
D-10 | 80
Total | 700 | 420 | 400 | 0 | 440 | 320 | 0 | 0 | 0 | 0 | 0 | 0 | 0 | 0 | 0 | 0 | 0 | 0 | 0 | 0
Target | 350 | 350 | 350 | 350 | 250 | 250 | 250 | 250 | 250 | 170 | 170 | 170 | 170 | 170 | 170 | 170 | 90 | 90 | 90 | 90

## 涂装产品审核缺陷分布
涂装产品审核缺陷分布
阶段 | PTO2 | 车型 | EC002 | 车型年 | 2019 | 日期 | 2019/1/2 |  | 时间 | 14:00
班次 | A | 车身号 | 88888 | 颜色 | white | 审核员 | HAO.SUN |  | 备注
序号 | 位置代码 | 缺陷代码 |  | 位置描述 |  | 缺陷描述 |  | 问题等级 | 分数 | 责任部门
1
2
3
4
5
6
7
8
9
10

## 橘皮测量记录表
橘皮测量记录表
阶段 | PTO2 |  |  | 车型 |  | EC002 |  |  | 车型年 |  | 2019 |  |  | 日期 |  | 2019/1/2 |  |  | 时间 |  | 14:00
班次 | A |  |  | 车身号 |  | 88888 |  |  | 颜色 |  | white |  |  | 审核员 |  | HAO.SUN |  |  | 备注 |  | 0
规格参数：橘皮（要求通过目视认可） 1。长波 ： 水平面≤4, 垂直面≤10 2。短波 ： 水平面≤20, 垂直面≤25
序号 | 1 | 2 | 3 | 4 | 5 | 6 | 7 | 8 | 9 | 10 | 11 | 12 | 13 | 14 | 15 | 16 | 17 | 18 | 19 | 20 | 21
长波值 | 5.3 | 4.7 | 4.3 | 3.9 | 3.6 | 4 | 5.2 | 4.8 | 3.1 | 5.2 | 5.3 | 2.9 | 5.3 | 5.5 | 5.6 | 4 | 3 | 3 | 3 | 3 | 4
BYTON target LW | 10 | 10 | 10 | 10 | 10 | 10 | 10 | 10 | 10 | 10 | 10 | 10 | 10 | 10 | 10 | 10 | 5 | 5 | 5 | 5 | 5
BYTON target | 6 | 6 | 6 | 6 | 6 | 6 | 6 | 6 | 6 | 6 | 6 | 6 | 6 | 6 | 6 | 6 | 6 | 6 | 6 | 6 | 6
| 左前翼子板上 | 左前翼子板下 | 左前门上 | 左前门下 | 左后门上 | 左后门下 | 左后翼子板上 | 左后翼子板下 | 右后翼子板下 | 右后翼子板上 | 右后门上 | 右后门下 | 右前门上 | 右前门下 | 右前翼子板上 | 右前翼子板下 | 前盖右侧 | 前盖中 | 前盖左侧 | 顶棚右侧 | 顶棚左侧
NO. | 1 | 2 | 3 | 4 | 5 | 6 | 7 | 8 | 9 | 10 | 11 | 12 | 13 | 14 | 15 | 16 | 17 | 18 | 19 | 20 | 21
SW Value | 23 | 24 | 22 | 22 | 22 | 22 | 22 | 22 | 22 | 22 | 22 | 22 | 22 | 22 | 22 | 22 | 19 | 19 | 19 | 17 | 16
BYTON target | 25 | 25 | 25 | 25 | 25 | 25 | 25 | 25 | 25 | 25 | 25 | 25 | 25 | 25 | 25 | 25 | 20 | 20 | 20 | 20 | 20
| 左前翼子板上 | 左前翼子板下 | 左前门上 | 左前门下 | 左后门上 | 左后门下 | 左后翼子板上 | 左后翼子板下 | 右后翼子板下 | 右后翼子板上 | 右后门上 | 右后门下 | 右前门上 | 右前门下 | 右前翼子板上 | 右前翼子板下 | 前盖右侧 | 前盖中 | 前盖左侧 | 顶棚右侧 | 顶棚左侧

## 橘皮测量记录表2
桔皮测量记录表
1
2
3
4
5
6
7
8
10
12
15
16
17
18
19
20
21
11
14
9
13

## 膜厚测量记录表
膜厚测量记录表
阶段 | PTO2 |  | 车型 | EC002 | 车型年 | 2019 | 日期 | 2019/1/2 |  | 时间 | 14:00
班次 | A |  | 车身号 | 88888 | 颜色 | white | 审核员 | HAO.SUN |  | 备注 | 0
规格参数： 1.外表面 ≥100μm 返修车≤300μm 2.内表面 无流挂，无漆薄
序号 | 测量点 |  | 测量值 |  | 垂直面 |  |  |  | 水平面
1 | 左前翼子板上 |  |  |  | 1 | 左前翼子板上 |  |  | 1 | 前盖右侧前 | 前盖右侧前
2 | 左前翼子板中 |  |  |  | 2 | 左前翼子板中 |  |  | 2 | 前盖右侧后 | 前盖右侧后
3 | 左前翼子板下 | 左前翼子板下 |  |  | 3 | 左前翼子板下 | 左前翼子板下 |  | 3 | 前盖中 | 前盖中
4 | 左前门上 | 左前门上 |  |  | 4 | 左前门上 | 左前门上 |  | 4 | 前盖左侧前 | 前盖左侧前
5 | 左前门中 | 左前门中 |  |  | 5 | 左前门中 | 左前门中 |  | 5 | 前盖左侧后 | 前盖左侧后
6 | 左前门下 | 左前门下 |  |  | 6 | 左前门下 | 左前门下 |  | 6 | 顶棚右侧 | 顶棚右侧
7 | 左后门上 | 左后门上 |  |  | 7 | 左后门上 | 左后门上 |  | 7 | 顶棚左侧 | 顶棚左侧
8 | 左后门中 | 左后门中 |  |  | 8 | 左后门中 | 左后门中 |  | 平均值
9 | 左后门下 | 左后门下 |  |  | 9 | 左后门下 | 左后门下
10 | 左后翼子板上 | 左后翼子板上 |  |  | 10 | 左后翼子板上 | 左后翼子板上
11 | 左后翼子板下 | 左后翼子板下 |  |  | 11 | 左后翼子板下 | 左后翼子板下
12 | 右后翼子板上 | 右后翼子板上 |  |  | 12 | 右后翼子板上 | 右后翼子板上
13 | 右后翼子板下 | 右后翼子板下 |  |  | 13 | 右后翼子板下 | 右后翼子板下
14 | 右后门上 | 右后门上 |  |  | 14 | 右后门上 | 右后门上
15 | 右后门中 | 右后门中 |  |  | 15 | 右后门中 | 右后门中
16 | 右后门下 | 右后门下 |  |  | 16 | 右后门下 | 右后门下
17 | 右前门上 | 右前门上 |  |  | 17 | 右前门上 | 右前门上
18 | 右前门中 | 右前门中 |  |  | 18 | 右前门中 | 右前门中
19 | 右前门下 | 右前门下 |  |  | 19 | 右前门下 | 右前门下
20 | 右前翼子板上 | 右前翼子板上 |  |  | 20 | 右前翼子板上 | 右前翼子板上
21 | 右前翼子板中 | 右前翼子板中 |  |  | 21 | 右前翼子板中 | 右前翼子板中
22 | 右前翼子板下 | 右前翼子板下 |  |  | 22 | 右前翼子板下 | 右前翼子板下
23 | 前盖右侧前 | 前盖右侧前 |  |  | 平均值
24 | 前盖右侧后 | 前盖右侧后
25 | 前盖中 | 前盖中
26 | 前盖左侧前 | 前盖左侧前
27 | 前盖左侧后 | 前盖左侧后
28 | 顶棚右侧 | 顶棚右侧
29 | 顶棚左侧 | 顶棚左侧

## 膜厚测量记录表2
膜厚测量记录表
1
2
3
4
5
6
7
8
9
12
16
17
18
19
20
21
22
11
15
10
14
13
26
23
25
27
24
28
29

## 色差测量记录表
色差测量记录表
阶段 |  | PTO2 |  |  | 车型 |  |  | EC002 |  |  | 车型年 |  |  | 2019 |  | 日期 |  |  | 2019/1/2 |  | 时间 |  | 14:00
班次 |  | A |  |  | 车身号 |  |  | 88888 |  |  | 颜色 |  |  | white |  | 审核员 |  |  | HAO.SUN |  | 备注 |  | 0
标准值 |  |  |  |  | SL15 | SL25 | SL45 | SL75 | SL110 | Sa15 | Sa25 | Sa45 | Sa75 | Sa110 | Sb15 | Sb25 | Sb45 | Sb75 | Sb110 | 统计图
颜色 |  | Perfection Grey |  |  | 58.71 | 43.88 | 24.31 | 12.25 | 7.54 | -2.25 | -1.89 | -1.27 | -0.7 | -0.51 | 2.99 | 2.1 | 1.09 | -0.11 | -0.93
规格参数：色差 1.单色漆△E≤1.0 2.金属漆△E≤1.4 3.珠光漆△E≤1.7
序号 |  | 测量点 |  |  | dL15° | dL25° | dL45° | dL75° | dL110° | da15° | da25° | da45° | da75° | da110° | db15° | db25° | db45° | db75° | db110° | DE15° | DE25° | DE45° | DE75° | DE110°
1 |  | 左前翼子板上 | 左前翼子板上 | 左前翼子板上
2 |  | 左前翼子板下 | 左前翼子板下 | 左前翼子板下
3 |  | 左前门
4 |  | 左后门
5 |  | 左后翼子板上
6 |  | 左后翼子板下
7 |  | 右后翼子板下 | 右后翼子板下 | 右后翼子板下
8 |  | 右后翼子板上 | 右后翼子板上 | 右后翼子板上
9 |  | 右后门
10 |  | 右前门
11 |  | 右前翼子板上
12 |  | 右前翼子板下
13 |  | 前盖右侧 | 前盖右侧 | 前盖右侧
14 |  | 前盖中 | 前盖中 | 前盖中
15 |  | 前盖左侧 | 前盖左侧 | 前盖左侧
16 |  | 充电口盖
| Color |  |  |  | SL15 | SL25 | SL45 | SL75 | SL110 | Sa15 | Sa25 | Sa45 | Sa75 | Sa110 | Sb15 | Sb25 | Sb45 | Sb75 | Sb110
| Mascarpone |  |  |  | 94.46 | 86.7 | 78.26 | 76.13 | 74.34 | -1.17 | -0.55 | 0.15 | 0.34 | 0.23 | 1.16 | 3.17 | 6.25 | 7.21 | 7.04
| Enigmatic Black | [5 empty] | 1.28 |  |  |  |  | 0.24 |  |  |  |  | 0.13
| Perfection Grey |  |  |  | 58.71 | 43.88 | 24.31 | 12.25 | 7.54 | -2.25 | -1.89 | -1.27 | -0.7 | -0.51 | 2.99 | 2.1 | 1.09 | -0.11 | -0.93
Frosted Mineral
Smoke Blue
Malachite Green
Honey Slate
Lucifer Red

## 色差测量记录表2
色差测量记录表
1
2
3
4
5
6
7
9
11
13
14
15
12
8
10
16

## 光泽测量记录表
光泽测量记录表
阶段 | PTO2 |  |  | 车型 |  | EC002 |  |  | 车型年 |  | 2019 |  |  | 日期 |  | 2019/1/2 |  |  | 时间 |  | 14:00
班次 | A |  |  | 车身号 |  | 88888 |  |  | 颜色 |  | white |  |  | 审核员 |  | HAO.SUN |  |  | 备注 |  | 0
规格参数：20°光泽值≥85。
序号 | 1 | 2 | 3 | 4 | 5 | 6 | 7 | 8 | 9 | 10 | 11 | 12 | 13 | 14 | 15 | 16 | 17 | 18 | 19 | 20 | 21
20° 测量值 | 95.3 | 94.7 | 94.3 | 93.9 | 93.6 | 94 | 95.2 | 94.8 | 93.1 | 95.2 | 95.3 | 92.9 | 95.3 | 94.15 | 93.94 | 93.73 | 93.52 | 93.31 | 93.1 | 92.89 | 92.68
BYTON target | 85 | 85 | 85 | 85 | 85 | 85 | 85 | 85 | 85 | 85 | 85 | 85 | 85 | 85 | 85 | 85 | 85 | 85 | 85 | 85 | 85
BYTON target | 6 | 6 | 6 | 6 | 6 | 6 | 6 | 6 | 6 | 6 | 6 | 6 | 6 | 6 | 6 | 6 | 6 | 6 | 6 | 6 | 6
| 左前翼子板上 | 左前翼子板下 | 左前门上 | 左前门下 | 左后门上 | 左后门下 | 左后翼子板上 | 左后翼子板下 | 右后翼子板下 | 右后翼子板上 | 右后门上 | 右后门下 | 右前门上 | 右前门下 | 右前翼子板上 | 右前翼子板下 | 前盖右侧 | 前盖中 | 前盖左侧 | 顶棚右侧 | 顶棚左侧
BYTON target | 6 | 6 | 6 | 6 | 6 | 6 | 6 | 6 | 6 | 6 | 6 | 6 | 6 | 6 | 6 | 6 | 6 | 6 | 6 | 6 | 6

## 光泽测量记录表2
光泽测量记录表
1
2
3
4
5
6
7
8
9
12
16
17
18
19
20
21
11
15
10
14
13

## 附着力测试图表
附着力测试图表
规格参数： 附着力外表面：等级 0-1级 (ISO 2409)
1
2

## 硬度测试图表
硬度测试图表
规格参数： 硬度外表面：硬度≥HB （铅笔硬度仪）
1